## RESULTADOS
110°C DPP
| MUESTRAS | TIEMPO [min] | MASA | PESO DEL EMBUDO | EMBUDO+PMMA | POLÍMERO | MMA | [MMA] | LN[MMA0/MMAt] | LN[MMA0/MMAt] | TPDEC REMANENTE | CONVERSIÓN [%] | TIEMPO [s]
|  | 0 | 0 | 0 | 0 | 0 | 0 | 9.3906 | 0 | 0 | 100 | 0
| 31 | 4 | 4.1023 | 89.3467 | 89.3842 | 0.0375 | 4.0648 | 9.304768 | 0.009182251 | 0.02 | 99.08598 | 0.9140223 | 240
| 32 | 8 | 4.1584 | 78.1778 | 78.2919 | 0.1141 | 4.0443 | 9.132946 | 0.0278209 | 0.043 | 97.25625 | 2.743747 | 480
| 33 | 15 | 4.0725 | 80.7185 | 81.0539 | 0.3354 | 3.7371 | 8.617224 | 0.08594615 | 0.08594615 | 91.76436 | 8.235636 | 900
| 34 | 30 | 4.115 | 82.0963 | 82.9662 | 0.8699 | 3.2451 | 7.40546 | 0.2374917 | 0.2374917 | 78.86035 | 21.13965 | 1800
| 35 | 60 | 4.1076 | 82.0868 | 85.7763 | 3.6895 | 0.4181 | 0.9558413 | 2.284873 | 2.284873 | 10.1787 | 89.8213 | 3600
| 37 | 90 | 4.0688 | 79.1634 | 82.9092 | 3.7458 | 0.323 | 0.7454696 | 2.53345 | 2.53345 | 7.938466 | 92.06153 | 5400
|  | 45 | 1.1485 | 0.818 | 1.7385 | 0.9205 | 0.228 | 1.864222 | 1.616865 |  | 19.852 | 80.148 | 2700
|  | 60 | 1.1602 | 0.8383 | 1.8727 | 1.0344 | 0.1258 | 1.01822 | 2.221653 |  | 10.84297 | 89.15703 | 3600
130°C DPP |  | 120 | 1.1553 | 0.8157 | 1.7172 | 0.9015 | 0.2538 | 2.062959 | 1.515568 |  | 21.96834 | 78.03166 | 7200
|  | 180 | 0.8645 | 0.8395 | 1.4571 | 0.6176 | 0.2469 | 2.681945 | 1.253167 |  | 28.55989 | 71.44011 | 10800
| MUESTRAS | TIEMPO [min] | MASA | PESO DEL EMBUDO | EMBUDO+PMMA | POLÍMERO | MMA | [MMA] | LN[MMA0/MMAt] | LN[MMA0/MMAt] | TPDEC REMANENTE | CONVERSIÓN [%] | TIEMPO [s]
|  |  | 0 | 0 | 0 | 0 | 0 | 9.3906 | 0 | 0 | 100 | 0
| 38 | 4 | 4.1023 | 81.4024 | 81.6344 | 0.232 | 3.8703 | 8.859536 | 0.05821477 | 0.05821477 | 94.34473 | 5.65527 | 240
|  | 5 | 2.8093 | 1.6344 | 1.9295 | 0.2951 | 2.5142 | 8.404183 | 0.1109797 | 0.05821477 | 89.49569 | 10.50431 | 300
|  | 6 | 2.7563 | 1.642 | 2.048 | 0.406 | 2.3503 | 8.007383 | 0.1593452 | 0.05821477 | 85.27019 | 14.72981 | 360
| 39 | 8 | 4.1584 | 89.3382 | 90.2646 | 0.9264 | 3.232 | 7.298588 | 0.2520282 | 0.2520282 | 77.72228 | 22.27772
| 40 | 10 | 4.0725 | 78.5217 | 80.1606 | 1.6389 | 2.4336 | 5.611538 | 0.5148844 | 0.5148844 | 59.75697 | 40.24303 | 600
| 41 | 15 | 4.115 | 81.4059 | 84.6143 | 3.2084 | 0.9066 | 2.068901 | 1.512692 | 1.512692 | 22.03161 | 77.96839 | 900
| 42 | 30 | 4.1076 | 82.0794 | 86.3092 | 4.2298 | -0.1222 | -0.2793681 | #NUM! | #NUM! | -2.974976 | 100 | 1800
| 43 | 45 | 4.0688 | 79.1402 | 83.6072 | 4.467 | -0.3982 | -0.9190279 | #NUM! | #NUM! | -9.786679 | 109.7867 | 2700
| 44 | 56 | 4.0699 | 78.1648 | 82.6058 | 4.441 | -0.3711 | -0.8562508 | #NUM! | #NUM! | -9.118169 | 109.1182 | 3360
120°C DPP
| MUESTRAS | TIEMPO [min] | MASA | PESO DEL EMBUDO | EMBUDO+PMMA | POLÍMERO | MMA | [MMA] | LN[MMA0/MMAt] | LN[MMA0/MMAt] | TPDEC REMANENTE | CONVERSIÓN [%] | TIEMPO [s]
|  | 0 | 0 | 0 | 0 | 0 | 0 | 9.3906 | 0 | 0 | 100 | 0
| 45 | 4 | 4.0166 | 80.6891 | 80.7633 | 0.0742 | 3.9424 | 9.217134 | 0.0186451 | 0.043 | 98.15276 | 1.847235 | 240
|  | 5 | 2.8093
|  | 6 | 2.7563
| 46 | 8 | 3.9845 | 80.6856 | 80.9593 | 0.2737 | 3.7108 | 8.745557 | 0.07116335 | 0.089 | 93.13098 | 6.869025 | 480
| 47 | 10 | 3.9923 | 78.1641 | 78.6078 | 0.4437 | 3.5486 | 8.346947 | 0.1178133 | 0.1178133 | 88.88619 | 11.11381 | 600
| 48 | 15 | 3.9692 | 89.3357 | 90.1715 | 0.8358 | 3.1334 | 7.413216 | 0.2364449 | 1.512692 | 78.94294 | 21.05706 | 900
| 49 | 30 | 3.9989 | 78.524 | 82.2887 | 3.7647 | 0.2342 | 0.5499714 | 2.837598 | #NUM! | 5.856616 | 94.14338 | 1800
| 50 | 60 | 3.9567 | 78.7964 | 82.7996 | 4.0032 | -0.0465 | -0.1103605 | #NUM! | #NUM! | -1.175223 | 100 | 3600
| INICIADOR | TEMPERATURA (°C) | TIEMPO (min) | TIEMPO (s) | CONVERSIÓN (%) | MASA | PMMA | MMA REMANENTE | [MMA] | LN[MMA0/MMAt]
|  |  | 0 | 0 | 0 | 0 | 0 | 0 | 9.3906 | 0
| DPP | 90 | 10 | 600 | 3.1945 | 1.846 | 0.05897047 | 1.78702953 | 9.090626 | 0.03246538
| DPP | 90 | 20 | 1200 | 4.489 | 1.8092 | 0.081214988 | 1.727985012 | 8.969065 | 0.04592776
| DPP | 90 | 40 | 2400 | 7.2793 | 1.8015 | 0.1311365895 | 1.670363 | 8.707039 | 0.07557744
| DPP | 90 | 60 | 3600 | 10.3746 | 1.8237 | 0.1892015802 | 1.634498 | 8.416371 | 0.1095304
| DPP | 90 | 80 | 4800 | 13.2807 | 1.8035 | 0.2395174245 | 1.563983 | 8.143471 | 0.1424927
| DPP | 90 | 100 | 6000 | 18.7931 | 1.8362 | 0.3450789022 | 1.491121 | 7.625823 | 0.208169
| DPP | 90 | 120 | 7200 | 24.2424 | 1.836 | 0.445090464 | 1.390909536 | 7.1141 | 0.2776304
| DPP | 90 | 180 | 10800 | 44.1341 | 1.8282 | 0.8068596162 | 1.02134 | 5.246148 | 0.582215
| DPP | 90 | 240 | 14400 | 66.1017 | 1.8165 | 1.200737 | 0.6157626195 | 3.183257 | 1.081804
| DPP | 90 | 300 | 18000 | 87.1575 | 1.8317 | 1.596464 | 0.2352360725 | 1.205989 | 2.052409
| DPP | 90 | 360 | 21600 | 95.5542 | 1.7191 | 1.642672 | 0.0764277478 | 0.4174877 | 3.113209
| INICIADOR | TEMPERATURA (°C) | TIEMPO (min) | TIEMPO (s) | CONVERSIÓN (%) | MASA | PMMA | MMA REMANENTE | [MMA] | LN[MMA0/MMAt]
|  |  | 0 | 0 | 0 | 0 | 0 | 0 | 9.3906 | 0
| DPP | 100 | 10 | 600 | 3.8461 | 1.829 | 0.070345169 | 1.758654831 | 9.029437 | 0.03921915
| DPP | 100 | 20 | 1200 | 5.6604 | 1.8363 | 0.1039419252 | 1.732358 | 8.859063 | 0.05826815
| DPP | 100 | 40 | 2400 | 12.2793 | 1.8541 | 0.2276705013 | 1.626429 | 8.237508 | 0.1310113
| DPP | 100 | 60 | 3600 | 17.5 | 1.8216 | 0.31878 | 1.50282 | 7.747253
| DPP | 100 | 80 | 4800 | 32.7369 | 1.8338 | 0.6003292722 | 1.233471 | 6.316415 | 0.3965574
| DPP | 100 | 100 | 6000 | 46.7149 | 1.8466 | 0.8626373434 | 0.9839626566 | 5.003796 | 0.6295124
| DPP | 100 | 120 | 7200 | 46.7149 | 1.8365 | 0.8579191385 | 0.9785808615 | 5.003796 | 0.6295124
| DPP | 100 | 180 | 10800 | 94.9639 | 1.7494 | 1.661298 | 0.0881015334 | 0.4729205 | 2.988537
| DPP | 100 | 240 | 14400 | 95.3478 | 1.692 | 1.613284776 | 0.078715224 | 0.4368699 | 3.067829
| DPP | 100 | 300 | 18000 | 96.6432 | 1.8292 | 1.767797 | 0.0614025856 | 0.315224 | 3.394181
| DPP | 100 | 360 | 21600 | 97.5021 | 1.8153 | 1.769956 | 0.0453443787 | 0.234568 | 3.689719

## COMPARACIONES
Vp DE MMA CON TPDEC 0.01 CONSIDERANDO EL CERO |  | Vp DE MMA CON TPDEC 0.01 SIN CONSIDERAR EL CERO
TEMPERATURA [°C] | Vp | TEMPERATURA [°C] | Vp
130 | 0.00052505 | 130 | 0.00080756
120 | 0.00019212 | 120 | 0.00026738
110 | 9.7567e-05 | 110 | 0.0001188
NOTA : EN EL ARTÍCULO DE SCORAH Y COL... (2004) PARA LA POLIMERIZACIÓN DEL MMA UTILIZANDO UN TETRAFUNCIONAL SE OBSERVA CLARAMENTE QUE GRAFICAN SIN CONSIRAR EL CERO PARTIENDO DE 10 MIN APROXIMADAMENTE. LA VERDAD NO DAN JUSTIFICACIÓN ALGUNA SOLO LO TOMAN CON BASE A LA PARTE LINEAL DE LO CONTRARIO TAMBIÉN OBSERVARÍAN UN GRAN PERÍODO DE INDUCCIÓN.!!!

## ARRHENIUS DPP
TEMPERATURA | VELOCIDAD DE POLIMERIZACIÓN (Rp) | LN VELOCIDAD DE POLIMERIZACIÓN | 1/T [K]
100 | 0.0004918 | -7.617438 | 0.002679887
110 | 0.0011156 | -6.798363 | 0.002609944
120 | 0.0025108 | -5.987154 | 0.002543558
130 | 0.0079886 | -4.82974 | 0.002480466
TEMPERATURA | VELOCIDAD DE POLIMERIZACIÓN (Rp) | LN VELOCIDAD DE POLIMERIZACIÓN | 1/T [K]
100 | 0.0004450161 | -7.7174 | 0.0026799
110 | 0.001115559 | -6.7984 | 0.0026099
120 | 0.002774735 | -5.8872 | 0.0025436
130 | 0.006790029 | -4.9923 | 0.0024805
3% | Kd*3% | kd-3% | CONSTANTE DE DESCOMPOSICIÓN | 3% | Kd*3% | Kd+3%
0.03 | 1.335048e-05 | 0.0004316657 | 0.0004450161 | 0.03 | 1.335048e-05 | 0.0004583666
0.03 | 3.346676e-05 | 0.001082092 | 0.001115559 | 0.03 | 3.346676e-05 | 0.001149025
0.03 | 8.324205e-05 | 0.002691493 | 0.002774735 | 0.03 | 8.324205e-05 | 0.002857977
0.03 | 0.0002037009 | 0.006586329 | 0.006790029 | 0.03 | 0.0002037009 | 0.00699373
[5 empty] | 1/T | ln(kd)
[5 empty] | 0.002610966 | -6.768841
[5 empty] | 0.002544529 | -5.857641
[5 empty] | 0.00248139 | -4.962741
[5 empty] | R | 8.314
[5 empty] | m | 13936.5456
[5 empty] | n | 29.61419
[5 empty] | Edkd | 7265730801666.5
[5 empty] | Akd | 115868.4
T
[5 empty] | 110 | 14121.73
[5 empty] | 120 | 14116.99
[5 empty] | 130 | 14112.48