## RESULTADOS TPDEC-MMA
130°C TPDEC
| MUESTRAS | TIEMPO [min] | MASA | PESO DEL EMBUDO | EMBUDO+PMMA | POLÍMERO | MMA | [MMA] | LN[MMA0/MMAt] | LN[MMA0/MMAt] | TPDEC REMANENTE | CONVERSIÓN [%] | TIEMPO [s]
|  | 0 | 0 | 0 | 0 | 0 | 0 | 9.3906 | 0 | 0 | 100 | 0
| 1 | 10 | 4.2022 | 81.4071 | 82.1464 | 0.7393 | 3.4629 | 7.738504 |  | 0.1935008 | 82.40692 | 17.59308 | 600
| 2 | 8 | 4.1452 | 89.3458 | 89.8918 | 0.546 | 3.5992 | 8.153691 | 0.1412384 | 0.1412384 | 86.82823 | 13.17177 | 480
| 3 | 6 | 4.1983 | 78.5257 | 78.8751 | 0.3494 | 3.8489 | 8.609084 | 0.08689129 | 0.08689129 | 91.67768 | 8.322325 | 360
| 4 | 4 | 4.1545 | 79.1866 | 79.378 | 0.1914 | 3.9631 | 8.957979 | 0.04716454 | 0.04716454 | 95.39304 | 4.606957 | 240
| 5 | 2 | 4.166 | 78.2549 | 78.301 | 0.0461 | 4.1199 | 9.286695 | 0.01112645 | 0.01112645 | 98.89352 | 1.106478 | 120
| 6 | 15 | 4.126 | 82.106 | 83.3058 | 1.1998 | 2.9262 | 6.659913 |  | 0.3436028 | 70.92106 | 29.07894 | 900
| 7 | 30 | 4.1406 | 81.4081 | 85.2587 | 3.8506 | 0.29 | 0.657701 |  | 2.658714 | 7.003823 | 92.99618 | 1800
| 8 | 45 | 4.139 | 80.738 | 84.8587 | 4.1207 | 0.0183 | 0.04151924 |  | 5.421307 | 0.4421362 | 99.55786 | 2700
| 9 | 60 | 4.1207 | 79.1866 | 83.2486 | 4.062 | 0.0587 | 0.1337707 |  | 4.251338 | 1.424517 | 98.57548 | 3600
120°C TPDEC
| MUESTRAS | TIEMPO (min) | MASA | PESO DEL EMBUDO | EMBUDO+PMMA | POLÍMERO | MMA | [MMA] | LN[MMA0/MMAt] | LN[MMA0/MMAt] | TPDEC REMANENTE | CONVERSIÓN [%] | TIEMPO [s]
|  | 0 | 0 | 0 | 0 | 0 | 0 | 9.3906 | 0 | 0 | 100 | 0
| 10 | 4 | 4.1979 | 81.3402 | 81.4486 | 0.1084 | 4.0895 | 9.148121 | 0.02616069 | 0.02616069 | 97.41785 | 2.582146 | 240
| 11 | 6 | 4.1623 | 80.7497 | 80.9628 | 0.2131 | 3.9492 | 8.909832 | 0.05255378 | 0.05255378 | 94.88033 | 5.119671 | 360
| 12 | 8 | 4.1657 | 78.1428 | 78.4862 | 0.3434 | 3.8223 | 8.616493 | 0.08603099 | 0.08603099 | 91.75658 | 8.243421 | 480
| 13 | 10 | 4.1553 | 78.7975 | 79.2194 | 0.4219 | 3.7334 | 8.437153 | 0.1070643 | 0.1070643 | 89.84679 | 10.15321 | 600
| 14 | 15 | 4.1197 | 78.2489 | 78.8584 | 0.6095 | 3.5102 | 8.001291 |  | 0.1601063 | 85.20532 | 14.79468 | 900
| 15 | 30 | 4.1855 | 89.3366 | 90.6577 | 1.3211 | 2.8644 | 6.426583 |  | 0.3792663 | 68.43634 | 31.56366 | 1800
| 16 | 45 | 4.203 | 82.0849 | 85.9478 | 3.8629 | 0.3401 | 0.759873 |  | 2.514313 | 8.091847 | 91.90815 | 2700
| 17 | 60 | 4.2104 | 78.5266 | 82.6379 | 4.1113 | 0.0991 | 0.2210264 |  | 3.749182 | 2.353698 | 97.6463 | 3600
| 18 | 90 | 4.2055 | 81.3366 | 85.3288 | 3.9922 | 0.2133 | 0.4762851 |  | 2.981448 | 5.071935 | 94.92807 | 5400
110°C TPDEC
| MUESTRAS | TIEMPO (min) | MASA | PESO DEL EMBUDO | EMBUDO+PMMA | POLÍMERO | MMA | [MMA] | LN[MMA0/MMAt] | LN[MMA0/MMAt] | TPDEC REMANENTE | CONVERSIÓN [%] | TIEMPO [s]
| INICIAL | 0 | 0 | 0 | 0 | 0 | 0 | 9.3906 | 0 | 0 | 100 | 0
| 19 | 8 | 4.1555 | 82.0899 | 82.2605 | 0.1706 | 3.9849 | 9.005087 | 0.04191954 | 0.04191954 | 95.89469 | 4.105307 | 480
| 20 | 10 | 4.1702 | 89.336 | 89.5693 | 0.2333 | 3.9369 | 8.865256 | 0.05756938 | 0.05756938 | 94.40564 | 5.594361 | 600
| 21 | 20 | 4.0832 | 78.1716 | 78.668 | 0.4964 | 3.5868 | 8.248981 |  | 0.1296196 | 87.84296 | 12.15704 | 1200
| 22 | 15 | 4.1359 | 80.7471 | 81.1055 | 0.3584 | 3.7775 | 8.576858 | 0.09064154 | 0.09064154 | 91.3345 | 8.665495 | 900
| 23 | 30 | 4.1404 | 81.4157 | 82.0739 | 0.6582 | 3.4822 | 7.897783 |  | 0.1731271 | 84.10307 | 15.89693 | 1800
| 25 | 45 | 4.099 | 78.5225 | 79.6393 | 1.1168 | 2.9822 | 6.832075 |  | 0.3180808 | 72.7544 | 27.2456 | 2700
| 26 | 60 | 4.1136 | 79.1579 | 80.7894 | 1.6315 | 2.4821 | 5.666188 |  | 0.5051926 | 60.33894 | 39.66106 | 3600
| 27 | 90 | 4.1411 | 81.3415 | 85.3303 | 3.9888 | 0.1523 | 0.3453647 |  | 3.302863 | 3.67777 | 96.32223 | 5400
| 28 | 6 | 4.0787 | 78.7939 | 78.8969 | 0.103 | 3.9757 | 9.153467 | 0.02557648 | 0.02557648 | 97.47478 | 2.525217 | 360
| INICIADOR | TEMPERATURA (°C) | TIEMPO (min) | TIEMPO (s) | CONVERSIÓN (%) | MASA | PMMA | MMA REMANENTE | [MMA] | LN[MMA0/MMAt]
|  |  | 0 | 0 | 0 | 0 | 0 | 0 | 9.3906 | 0
| TPDEC | 90 | 10 | 600 | 1.6655 | 1.8363 | 0.0305835765 | 1.805716 | 9.234209 | 0.01679425
| TPDEC | 90 | 20 | 1200 | 2.629 | 1.8217 | 0.047892493 | 1.773807507 | 9.14373 | 0.02664076
| TPDEC | 90 | 40 | 2400 | 4.8033 | 1.8473 | 0.0887313609 | 1.758569 | 8.93955 | 0.04922391
| TPDEC | 90 | 60 | 3600 | 7.5309 | 1.9328 | 0.1455572352 | 1.787243 | 8.683412 | 0.07829465
| TPDEC | 90 | 80 | 4800 | 9.5087 | 1.8244 | 0.1734767228 | 1.650923 | 8.497685 | 0.09991547
| TPDEC | 90 | 100 | 6000 | 12.0153 | 1.8381 | 0.2208532293 | 1.617247 | 8.2623 | 0.1280063
| TPDEC | 90 | 120 | 7200 | 16.4805 | 1.821 | 0.300109905 | 1.520890095 | 7.84299 | 0.180089
| TPDEC | 90 | 180 | 10800 | 29.0401 | 1.8512 | 0.5375903312 | 1.31361 | 6.663567 | 0.3430543
| TPDEC | 90 | 240 | 14400 | 44.3424 | 1.6928 | 0.7506281472 | 0.9421718528 | 5.226588 | 0.5859505
| TPDEC | 90 | 300 | 18000 | 73.0218 | 1.8333 | 1.338709 | 0.4945913406 | 2.533417 | 1.31014
| TPDEC | 90 | 360 | 21600 | 80.1851 | 1.8408 | 1.476047 | 0.3647526792 | 1.86074 | 1.618735
| INICIADOR | TEMPERATURA (°C) | TIEMPO (min) | TIEMPO (s) | CONVERSIÓN (%) | MASA | PMMA | MMA REMANENTE | [MMA] | LN[MMA0/MMAt]
|  |  | 0 | 0 | 0 | 0 | 0 | 0 | 9.3906 | 0
| TPDEC | 100 | 10 | 600 | 1.9608 | 1.8297 | 0.0358767576 | 1.793823 | 9.206478 | 0.01980179
| TPDEC | 100 | 20 | 1200 | 3.8461 | 1.8018 | 0.0692990298 | 1.732501 | 9.029437 | 0.03921915
| TPDEC | 100 | 40 | 2400 | 7.2793 | 1.8125 | 0.1319373125 | 1.680563 | 8.707039 | 0.07557744
| TPDEC | 100 | 60 | 3600 | 12.2542 | 1.8665 | 0.228724643 | 1.637775357 | 8.239865 | 0.1307252
| TPDEC | 100 | 120 | 7200 | 32.7369 | 1.8242 | 0.5971865298 | 1.227013 | 6.316415 | 0.3965574
| TPDEC | 100 | 180 | 10800 | 75.3494 | 1.837 | 1.384168478 | 0.452831522 | 2.314842 | 1.400368
| TPDEC | 100 | 240 | 14400 | 80.9643 | 1.7709 | 1.433797 | 0.3371032113 | 1.787568 | 1.658853
| TPDEC | 100 | 300 | 18000 | 87.4529 | 1.7457 | 1.526665 | 0.2190347247 | 1.178249 | 2.07568
| TPDEC | 100 | 360 | 21600 | 91.0608 | 1.8359 | 1.671785 | 0.1641147728 | 0.8394454 | 2.414723
GASTÓN QUE CONSTE QUE NO ME INVENTÉ LOS VALORES RESPECTO A LOS QUE TU TIENES OK!!!
PARA LA CONCENTRACIÓN INICIAL DEL MMA CONSIDERÉ LO SIGUIENTE:
DENSIDAD DEL MMA= 0.94 g/mL
PESO MOLECULAR DEL MMA= 100.1 g/mol
Y LOS VALORES FUERON TOMADOS DIRECTAMENTE DE TU BITÁCORA DE TRABAJO.
GASTÓN QUE CONSTE QUE NO ME INVENTÉ LOS VALORES RESPECTO A LOS QUE TU TIENES OK!!!
PARA LA CONCENTRACIÓN INICIAL DEL MMA CONSIDERÉ LO SIGUIENTE:
DENSIDAD DEL MMA= 0.94 g/mL
PESO MOLECULAR DEL MMA= 100.1 g/mol
(𝟎.𝟗𝟒𝒈)/𝒎𝒐𝒍 𝒙 𝒎𝒐𝒍/(𝟏𝟎𝟎.𝟏𝒈) 𝒙 𝟏𝟎𝟎𝟎𝒎𝒍/𝟏𝑳=𝟗.𝟑𝟗𝟎𝟔 𝒎𝒐𝒍/𝑳
Y LOS VALORES FUERON TOMADOS DIRECTAMENTE DE TU BITÁCORA DE TRABAJO.

## COMPARACIONES
Vp DE MMA CON TPDEC 0.01 CONSIDERANDO EL CERO |  | Vp DE MMA CON TPDEC 0.01 SIN CONSIDERAR EL CERO |  |  | Vp DEL ST CON TPDEC 0.01M CONSIDERANDO EL CERO
TEMPERATURA [°C] | Vp | TEMPERATURA [°C] | ln Kap | Rp | TEMPERATURA [°C] | ln Kap | Vp
130 | 0.00029853 | 130 | 0.00035839 | 0.003365497134 | 150 | 0.000311 | 0.0027143147
120 | 0.00018489 | 120 | 0.00023016 | 0.002161340496 | 130 | 7.5e-05 | 0.0006545775
110 | 0.00010232 | 110 | 0.00011955 | 0.00112264623 | 120 | 5.11e-05 | 0.00044598547
NOTA : EN EL ARTÍCULO DE SCORAH Y COL... (2004) PARA LA POLIMERIZACIÓN DEL MMA UTILIZANDO UN TETRAFUNCIONAL SE OBSERVA CLARAMENTE QUE GRAFICAN SIN CONSIRAR EL CERO PARTIENDO DE 10 MIN APROXIMADAMENTE. LA VERDAD NO DAN JUSTIFICACIÓN ALGUNA SOLO LO TOMAN CON BASE A LA PARTE LINEAL DE LO CONTRARIO TAMBIÉN OBSERVARÍAN UN GRAN PERÍODO DE INDUCCIÓN.!!!

## ARRHENIUS Rp
TEMPERATURA | VELOCIDAD DE POLIMERIZACIÓN (Rp) | LN VELOCIDAD DE POLIMERIZACIÓN | 1/T [K]
100 | 0.0003423 | -7.979823 | 0.002679887 |  |  |  | 1/T | ln(Rp)
110 | 0.0011226 | -6.792108 | 0.002609944 |  |  |  | 0.002610966 | -6.792108
120 | 0.0021613 | -6.137045 | 0.002543558 |  |  |  | 0.002544529 | -6.137045
130 | 0.0033706 | -5.692665 | 0.002480466 |  |  |  | 0.00248139 | -5.692665
TEMPERATURA | VELOCIDAD DE POLIMERIZACIÓN (Rp) | LN VELOCIDAD DE POLIMERIZACIÓN | 1/T [K]
100 | 0.0004180958 | -7.7798 | 0.0026799
110 | 0.0009867439 | -6.9211 | 0.0026099 |  |  |  | R | 8.314
120 | 0.001955714 | -6.237 | 0.0025436 |  |  |  | m | 8496.85596
130 | 0.003724957 | -5.5927 | 0.0024805 |  |  |  | n | 15.42256
3% | Kd*3% | kd-3% | CONSTANTE DE DESCOMPOSICIÓN | 3% | Kd*3% | Kd+3%
0.03 | 1.254287e-05 | 0.0004055529 | 0.0004180958 | 0.03 | 1.254287e-05 | 0.0004306387 | Edkd | 4988071.9
0.03 | 2.960232e-05 | 0.0009571416 | 0.0009867439 | 0.03 | 2.960232e-05 | 0.001016346 | Akd | 70642.86
0.03 | 5.867142e-05 | 0.001897042 | 0.001955714 | 0.03 | 5.867142e-05 | 0.002014385
0.03 | 0.0001117487 | 0.003613208 | 0.003724957 | 0.03 | 0.0001117487 | 0.003836706
T
[7 empty] | 110 | 0.001156401
[7 empty] | 120 | 0.002033618
[7 empty] | 130 | 0.003477472
|  |  |  | 1/T | ln(kd)
|  |  |  | 0.002610966 | -7.750241
|  |  |  | 0.002544529 | -6.891541
|  |  |  | 0.00248139 | -6.207441
|  |  |  | R | 8.314
|  |  |  | m | 11915.33918
|  |  |  | n | 23.38228
|  |  |  | Edkd | 14282202233.5
|  |  |  | Akd | 99064.13
T
|  |  |  | 110 | 0.0004402067
|  |  |  | 120 | 0.0009715195
|  |  |  | 130 | 0.002061506