## Hoja1
INICIADOR | TEMPERATURA (°C) | TIEMPO (min) | CONVERSIÓN (%) | Mn | Mw | Polidispersidad | INICIADOR | TEMPERATURA (°C) | TIEMPO (min) | CONVERSIÓN (%) | Mn | Mw | Polidispersidad | INICIADOR | TEMPERATURA (°C) | TIEMPO (min) | CONVERSIÓN (%) | Mn | Mw | Polidispersidad | INICIADOR | TEMPERATURA (°C) | TIEMPO (min) | CONVERSIÓN (%) | Mn | Mw | Polidispersidad | INICIADOR | TEMPERATURA (°C) | TIEMPO (min) | CONVERSIÓN (%) | Mn | Mw | Polidispersidad
|  | 0 | 0 | 0 | 0 | 0 |  |  | 0 | 0 | 0 | 0 | 0 |  |  | 0 | 0 | 0 | 0 | 0 |  |  | 0 | 0 | 0 | 0 | 0 |  |  | 0 | 0 | 0 | 0 | 0
DPP | 90 | 10 | 3.1945 | 1121532 | 2119036 | 1.889412 | DPP | 100 | 10 | 3.8461 | 738724 | 1466038 | 1.984554
DPP | 90 | 20 | 4.489 | 1014739 | 2009476 | 1.980289 | DPP | 100 | 20 | 5.6604 | 728142 | 1394623 | 1.915317
DPP | 90 | 40 | 7.2793 | 983091 | 1882476 | 1.914854 | DPP | 100 | 40 | 10.2793 | 653509 | 1251394 | 1.914884
DPP | 90 | 60 | 10.3746 | 905844 | 1572650 | 1.736116 | DPP | 100 | 60 | 17.5 | 736579 | 1634599 | 2.219177
DPP | 90 | 80 | 14.2807 |  |  |  | DPP | 100 | 80 | 32.7369 | [5 empty] | 0 | 0 | 0 | 0 |  |  |  | 0 | 0 | 0 | 0 |  |  |  | 0 | 0 | 0 | 0
DPP | 90 | 100 | 18.7931 |  |  |  | DPP | 100 | 100 | 46.7149 | 992220 | 1917989 | 1.933028 | DPP | 110 | 4 | 1.42600613 | 538726 | 1044552 | 1.93893 | DPP | 120 | 4 | 2.34498785 | 383891 | 788853 | 2.054888 | DPP | 130 | 4 | 6.24273793 | 170840 | 388259 | 2.272647
DPP | 90 | 120 | 24.2424 | 928633 | 1788977 | 1.926463 | DPP | 100 | 120 | 59.5682 |  |  |  | DPP | 110 | 8 | 3.24284356 | 437727 | 826618 | 1.888433 | DPP | 120 | 8 | 7.3412908 |  |  |  | DPP | 130 | 8 | 23.5132566 | 113752 | 272321 | 2.393989
DPP | 90 | 180 | 44.1341 | 1264599 | 2324802 | 1.838371 | DPP | 100 | 180 | 94.9639 | 1136198 | 2211474 | 1.946381 | DPP | 110 | 15 | 8.70391888 |  |  |  | DPP | 120 | 10 | 11.5664941 | 245778 | 537572 | 2.187226 | DPP | 130 | 10 | 41.0478504 | 83264 | 214322 | 2.574006
DPP | 90 | 240 | 66.1017 | 1320144 | 2440117 | 1.848372 | DPP | 100 | 240 | 95.3478 | 1177364 | 2337901 | 1.985708 | DPP | 110 | 30 | 21.5591 | 387109 | 769483 | 1.987768 | DPP | 120 | 15 | 21.464033 | 201116 | 470217 | 2.338039 | DPP | 130 | 15 | 79.6028309 | 91051 | 270187 | 2.967425
DPP | 90 | 300 | 87.1575 | 1537996 | 2696925 | 1.753532 | DPP | 100 | 300 | 96.6432 | 923333 | 2121244 | 2.297377 | DPP | 110 | 60 | 89.777111 | 432520 | 985990 | 2.27964 | DPP | 120 | 30 | 94.029205 | 138516 | 281004 | 2.028675 | DPP | 130 | 30 | 100 | 104162 | 290320 | 2.787197
DPP | 90 | 360 | 95.5542 | 1202123 | 2622612 | 2.18165 | DPP | 100 | 360 | 97.5021 | 780038 | 1985384 | 2.54524 | DPP | 110 | 90 | 91.8449782 | 586965 | 1178910 | 2.008484 | DPP | 120 | 60 | 100 | 106475 | 324712 | 3.049655 | DPP | 130 | 45 | 100
INICIADOR | TEMPERATURA (°C) | TIEMPO (min) | CONVERSIÓN (%) | Mn | Mw | Polidispersidad | INICIADOR | TEMPERATURA (°C) | TIEMPO (min) | CONVERSIÓN (%) | Mn | Mw | Polidispersidad | INICIADOR | TEMPERATURA (°C) | TIEMPO (min) | CONVERSIÓN (%) | Mn | Mw | Polidispersidad | INICIADOR | TEMPERATURA (°C) | TIEMPO (min) | CONVERSIÓN (%) | Mn | Mw | Polidispersidad | INICIADOR | TEMPERATURA (°C) | TIEMPO (min) | CONVERSIÓN (%)
|  | 0 | 0 | 0 | 0 | 0 |  |  | 0 | 0 | 0 | 0 | 0
TPDEC | 90 | 10 | 1.6655 |  |  |  | TPDEC | 100 | 10 | 1.9608 | 1205588 | 2416457 | 2.00438
TPDEC | 90 | 20 | 2.629 | 627752 | 1332185 | 2.122152 | TPDEC | 100 | 20 | 3.8461 | 947775 | 1891011 | 1.995211
TPDEC | 90 | 40 | 4.8033 | 1098419 | 2378123 | 2.165042 | TPDEC | 100 | 40 | 7.2793 | 847472 | 1730678 | 2.042165
TPDEC | 90 | 60 | 6.5309 | 1123533 | 2003991 | 1.783651 | TPDEC | 100 | 60 | 12.2542 | 731637 | 1458623 | 1.993643
TPDEC | 90 | 80 | 8.5087 |  |  |  | TPDEC | 100 | 80 | 17.3325 | [5 empty] | 0 | 0 | 0 | 0 | 0 |  |  | 0 | 0 | 0 | 0 | 0 |  |  | 0 | 0 | 0 | 0 | 0
TPDEC | 90 | 100 | 12.0153 |  |  |  | TPDEC | 100 | 100 | 23.0769 | [5 empty] | 6 | 3.02102034 | 329582 | 809894 | 2.457337 | TPDEC | 120 | 4 | 3.079 | 316292 | 659876 | 2.086287 | TPDEC | 130 | 2 | 1.61614028 | 126430 | 578617 | 4.57658
TPDEC | 90 | 120 | 16.4805 | 941006 | 1885194 | 2.003381 | TPDEC | 100 | 120 | 32.7369 | 1113157 | 2261143 | 2.031288 | TPDEC | 110 | 8 | 4.59490863 | 384670 | 787106 | 2.046185 | TPDEC | 120 | 6 | 5.60895743 | 193806 | 545854 | 2.816497 | TPDEC | 130 | 4 | 5.09137002
TPDEC | 90 | 180 | 29.0401 | 1053761 | 2164621 | 2.054186 | TPDEC | 100 | 180 | 75.3494 | 1091554 | 2172033 | 1.989854 | TPDEC | 110 | 10 | 6.0737298 |  |  |  | TPDEC | 120 | 8 | 8.71448188 |  |  |  | TPDEC | 130 | 6 | 8.78842294 | 88537 | 349434 | 3.946757
TPDEC | 90 | 240 | 44.3424 | 1142202 | 2316154 | 2.027797 | TPDEC | 100 | 240 | 80.9643 | 1079283 | 2272337 | 2.105414 | TPDEC | 110 | 15 | 9.13700222 |  |  |  | TPDEC | 120 | 10 | 10.6158234 | 277729 | 575976 | 2.073878 | TPDEC | 130 | 8 | 13.6157178
TPDEC | 90 | 300 | 73.0218 | 1550037 | 2841403 | 1.833119 | TPDEC | 100 | 300 | 87.4529 | 861410 | 2115117 | 2.455413 | TPDEC | 110 | 20 | 12.601669 |  |  |  | TPDEC | 120 | 15 | 15.231858 |  |  |  | TPDEC | 130 | 10 | 18.01 | 193378 | 409175 | 2.115934
TPDEC | 90 | 360 | 80.1851 | 1182415 | 2456261 | 2.077326 | TPDEC | 100 | 360 | 91.0608 | 1107554 | 2425299 | 2.189779 | TPDEC | 110 | 30 | 16.3304109 | 254456 | 741746 | 2.915027 | TPDEC | 120 | 30 | 31.9108482 | 314856 | 700817 | 2.225833 | TPDEC | 130 | 15 | 29.4391043 | 184577 | 394593 | 2.137823
[14 empty] | TPDEC | 110 | 45 | 27.6223668 | 477098 | 938514 | 1.96713 | TPDEC | 120 | 45 | 91.9509876 | 415468 | 908075 | 2.185668 | TPDEC | 130 | 30 | 92.9333474 | 154552 | 465683 | 3.013115
[14 empty] | TPDEC | 110 | 60 | 39.9704236 | 275582 | 966972 | 3.508836 | TPDEC | 120 | 60 | 97.6550121 |  |  |  | TPDEC | 130 | 45 | 99.5563536 | 85511 | 429092 | 5.017974
[14 empty] | TPDEC | 110 | 90 | 96.3451991 | 304751 | 1119095 | 3.672162 | [7 empty] | TPDEC | 130 | 60 | 100 | 184824 | 491269 | 2.658037
TÉRMICA | TEMPERATURA (°C) | TIEMPO (min) | CONVERSIÓN (%) | Mn | Mw | Polidispersidad | TÉRMICA | TEMPERATURA (°C) | TIEMPO (min) | CONVERSIÓN (%) | Mn | Mw | Polidispersidad | TÉRMICA | TEMPERATURA (°C) | TIEMPO (min) | CONVERSIÓN (%) |  |  |  | TÉRMICA | TEMPERATURA(°C) | TIEMPO (min) | CONVERSIÓN (%) |  |  |  | TÉRMICA | TEMPERATURA(°C) | TIEMPO (min) | CONVERSIÓN (%)
|  | 0 | 0 | 0 | 0 | 0 |  |  | 0 | 0 | 0 | 0 | 0 |  |  | 0 | [6 empty] | 0 | [6 empty] | 0
[14 empty] | MMA | 110 | 30 | 3.1946 |  |  |  | MMA | 120 | 30 | 3.8462 |  |  |  | MMA | 130 | 30 | 6.8033
MMA | 90 | 60 | 4.2481 | 1081744 | 1923008 | 1.777692 | MMA | 100 | 60 | 8.5338 | 739209 | 1550069 | 2.096929 | MMA | 110 | 60 | 5.6604 |  |  |  | MMA | 120 | 60 | 10.1769 |  |  |  | MMA | 130 | 60 | 16.6667
MMA | 90 | 120 | 10.7143 | 1096238 | 2077015 | 1.894675 | MMA | 100 | 120 | 25.1889 | 1140945 | 2149954 | 1.884363 | MMA | 110 | 120 |  |  |  |  | MMA | 120 | 120 |  |  |  |  | MMA | 130 | 120
MMA | 90 | 180 | 18.875 | 1148124 | 2232672 | 1.944626 | MMA | 100 | 180 | 68.6196 | 991575 | 2144510 | 2.162731 | MMA | 110 | 180 |  |  |  |  | MMA | 120 | 180 |  |  |  |  | MMA | 130 | 180
MMA | 90 | 240 | 27.4806 |  |  |  | MMA | 100 | 240 | 80.0672 | 777626 | 1840029 | 2.366213 | MMA | 110 | 240 |  |  |  |  | MMA | 120 | 240 |  |  |  |  | MMA | 130 | 240
MMA | 90 | 300 | 41.0621 | 1311170 | 2442054 | 1.8625 | [7 empty] | MMA | 110 | 300 |  |  |  |  | MMA | 120 | 300 |  |  |  |  | MMA | 130 | 300
INICIADOR | TEMPERATURA | TIEMPO (min) | CONVERSIÓN (%) | Mn | Mw | Polidispersidad | INICIADOR | TEMPERATURA | TIEMPO (min) | CONVERSIÓN (%) | Mn | Mw | Polidispersidad | INICIADOR | TEMPERATURA | TIEMPO (min) | CONVERSIÓN (%) | Mn | Mw | Polidispersidad | INICIADOR | TEMPERATURA | TIEMPO (min) | CONVERSIÓN (%) | Mn | Mw | Polidispersidad | INICIADOR | TEMPERATURA | TIEMPO (min) | CONVERSIÓN (%) | Mn | Mw | Polidispersidad
|  | 0 | 0 | 0 | 0 | 0 |  |  | 0 | 0 | 0 | 0 |  |  |  | 0 | 0 | 0 | 0 |  |  |  | 0 | 0 | 0 | 0 |  |  |  | 0 | 0 | 0 | 0
DPP-LI | 90 | 5 | 0.8069 |  |  |  | DPP-LI | 100 | 5 | 2.345 |  |  |  | DPP-LI | 110 | 4 | 3.6647 |  |  |  | DPP-LI | 120 | 0 | 0 |  |  |  | DPP-LI | 130 | 2 | 17.81684
DPP-LI | 90 | 10 | 3.8109 |  |  |  | DPP-LI | 100 | 10 | 7.5208 |  |  |  | DPP-LI | 110 | 8 | 7.7812 |  |  |  | DPP-LI | 120 | 4 | 13.64092 | 112689 | 322116 | 2.858451 | DPP-LI | 130 | 4 | 33.0713 | 75952 | 341475 | 4.495932
DPP-LI | 90 | 15 | 5.8577 |  |  |  | DPP-LI | 100 | 15 | 9.9099 |  |  |  | DPP-LI | 110 | 10 | 11.4929 |  |  |  | DPP-LI | 120 | 8 | 23.99327 | 189872 | 587363 | 3.093468 | DPP-LI | 130 | 8 | 52.09061 | 137071 | 455952 | 3.326393
DPP-LI | 90 | 20 | 9.0909 |  |  |  | DPP-LI | 100 | 20 | 14.0989 | 285871 | 971721 | 3.399159 | DPP-LI | 110 | 15 | 27.1211 | 367325 | 962053 | 2.619078 | DPP-LI | 120 | 15 | 60.83024 | 266023 | 803974 | 3.022197 | DPP-LI | 130 | 10 | 61.5627 | 147637 | 440479 | 2.983527
DPP-LI | 90 | 30 | 12.5364 |  |  |  | DPP-LI | 100 | 30 | 21.4247 | 437120 | 1369401 | 3.13278 | DPP-LI | 110 | 20 | 37.5002 | 377852 | 1080460 | 2.859479 | DPP-LI | 120 | 30 | 69.09679 | 288315 | 797185 | 2.764979 | DPP-LI | 130 | 15 | 67.91606 | 103943 | 417036 | 4.012161
DPP-LI | 90 | 45 | 18.9838 | 514106 | 1570731 | 3.055267 | DPP-LI | 100 | 45 | 37.2212 | 437964 | 1398579 | 3.193365 | DPP-LI | 110 | 30 | 60.9448 | 216062 |  | 0 | DPP-LI | 120 | 60 | 71.37384 | 267126 | 814620 | 3.049572 | DPP-LI | 130 | 30 | 72.56257 | 112184 | 454801 | 4.054063
DPP-LI | 90 | 60 | 24.7585 | 574340 | 1679289 | 2.923859 | DPP-LI | 100 | 60 | 66.7532 | 235348 | 1519960 | 6.458351 | DPP-LI | 110 | 45 | 66.4662 | 267954 | 1081294 | 4.035372 | [7 empty] | DPP-LI | 130 | 60
DPP-LI | 90 | 120 | 54.8678 | 796307 | 1721881 | 2.162333 | DPP-LI | 100 | 120 | 77.5236 | 90421 | 1616309 | 17.87537 | DPP-LI | 110 | 60 | 69.2231 | 256101 | 1066371 | 4.163869 | [7 empty] | DPP-LI | 130 | 120
DPP-LI | 90 | 180 | 69.7527 | 359562 | 1860882 | 5.175413 | DPP-LI | 100 | 240 | 87.2318 | 54957 | 1704139 | 31.00859 | DPP-LI | 110 | 120 | 79.7599 | 196556 | 1096050 | 5.576273 | INICIADOR | TEMPERATURA | TIEMPO (min) | CONVERSIÓN (%) | Mn | Mw | Polidispersidad | INICIADOR | TEMPERATURA | TIEMPO (min) | CONVERSIÓN (%) | Mn | Mw | Polidispersidad
DPP-LI | 90 | 240 | 74.4785 | 236469 | 1939330 | 8.201202 | DPP-LI | 100 | 300 | 94.4312 | 85205 | 1807229 | 21.21036 | DPP-LI | 110 | 180 | 83.5142 | 233858 | 1067928 | 4.566566
DPP-LI | 90 | 300 | 79.5128 |  |  |  | INICIADOR | TEMPERATURA | TIEMPO (min) | CONVERSIÓN (%) | Mn | Mw | Polidispersidad | DPP-LI | 110 | 240 | 86.1065 |  |  |  | TPDEC-LI | 120 | 0 | 0 | 0 | 0 |  | TPDEC-LI | 130 | 0 | 0 | 0 | 0
DPP-LI | 90 | 360 | 84.3268 | 202516 | 1982291 | 9.788318 |  |  | 0 | 0 | 0 | 0 | 0 | INICIADOR | TEMPERATURA | TIEMPO (min) | CONVERSIÓN (%) | Mn | Mw | Polidispersidad | TPDEC-LI | 120 | 4 | 23.9867 |  |  |  | TPDEC-LI | 130 | 4 | 33.9867
INICIADOR | TEMPERATURA | TIEMPO (min) | CONVERSIÓN (%) | Mn | Mw | Polidispersidad | TPDEC-LI | 100 | 5 | 10.482 | [5 empty] | 0 | 0 | 0 | 0 |  | TPDEC-LI | 120 | 8 | 40.01968 | 78309 | 329956 | 4.213513 | TPDEC-LI | 130 | 8 | 47.62144 | 61265 | 251984 | 4.113017
|  | 0 | 0 | 0 | 0 | 0 | TPDEC-LI | 100 | 10 | 49.4182 |  |  |  | TPDEC-LI | 110 | 4 | 37.70407 |  |  |  | TPDEC-LI | 120 | 15 | 65.95853 | 75077 | 361211 | 4.811207 | TPDEC-LI | 130 | 15 | 65.96387 | 70897 | 267818 | 3.777565
TPDEC-LI | 90 | 5 | 5.5965 |  |  |  | TPDEC-LI | 100 | 15 | 64.54305 |  |  |  | TPDEC-LI | 110 | 8 | 44.76067 |  |  |  | TPDEC-LI | 120 | 30 | 70.54528 | 93367 | 413625 | 4.430098 | TPDEC-LI | 130 | 30 | 69.85349 | 61407 | 279599 | 4.553211
TPDEC-LI | 90 | 10 | 9.3354 | 1205588 | 1416457 | 1.17491 | TPDEC-LI | 100 | 20 | 66.57441 |  |  |  | TPDEC-LI | 110 | 10 | 48.63689 |  |  |  | TPDEC-LI | 120 | 60 | 76.14993 | 77736 | 383079 | 4.927948 | TPDEC-LI | 130 | 45 | 70.9254
TPDEC-LI | 90 | 15 | 13.4078 |  |  |  | TPDEC-LI | 100 | 30 | 69.033 |  |  |  | TPDEC-LI | 110 | 15 | 52.8069 |  |  |  | INICIADOR | TEMPERATURA | TIEMPO (min) | CONVERSIÓN (%) | Mn | Mw | Polidispersidad | INICIADOR | TEMPERATURA | TIEMPO (min) | CONVERSIÓN (%) | Mn | Mw | Polidispersidad
TPDEC-LI | 90 | 20 | 18.58435 | 947775 |  | 0 | TPDEC-LI | 100 | 45 | 71.6471 | 897472 | 1730678 | 1.928392 | TPDEC-LI | 110 | 20 | 57.40878 |  |  |  | DPP-DMF | 0 | 0 | 0 | 0 | 0 | 0 | DPP-DMF | 0 | 0 | 0 | 0 | 0
TPDEC-LI | 90 | 45 |  | 1098419 |  | 0 | TPDEC-LI | 100 | [5 empty] | TPDEC-LI | 110 | 60 |  | 77257 | 521356 | 6.748 | DPP-DMF | 120 | 60 | 60.7843 | 34720 | 75245 |  | DPP-DMF | 130 | 60 | 77.2485 | 29532 | 50979
TPDEC-LI | 90 | 60 |  | 260655 | 1891011 | 4.695 | TPDEC-LI | 100 | 120 |  | 84188 | 1733975 | 8.718 | TPDEC-LI | 110 | 120 |  | 90181 | 592191 | 6.567 | DPP-DMF | 120 | 120 | 84.6232 | 38660 | 76101 |  | DPP-DMF | 130 | 120 | 93.44 | 32229 | 54860
TPDEC-LI | 90 | 120 |  | 113240 | 1913250 | 8.065 | TPDEC-LI | 100 | 180 |  | 73064 | 1520899 | 7.129 | TPDEC-LI | 110 | 180 | 73.2269 | 84008 | 675071 | 8.035794 | DPP-DMF | 120 | 300 | 92.3176 | 36791 | 86508 |  | DPP-DMF | 130 | 300 | 96.0133 | 36791 | 82058
TPDEC-LI | 90 | 180 | 81.53818 | 97382 | 1748251 | 17.95251 | TPDEC-LI | 100 | 300 |  | 77893 | 1696248 | 8.938 | TPDEC-LI | 110 | 240 | 77.84054 | 68116 | 491607 | 7.217203 | DPP-DMF | 120 | 2160 | 99.28 |  |  |  | DPP-DMF | 130 | 2160 | 99.28
TPDEC-LI | 90 | 240 | 83.79851 | 150934 | 1977111 | 13.09918 | TPDEC-LI | 100 | 360 | 80.5416 | 68862 | 1637521 | 23.77975 | [7 empty] | INICIADOR | TEMPERATURA | TIEMPO (min) | CONVERSIÓN (%) | Mn | Mw | Polidispersidad | INICIADOR | TEMPERATURA | TIEMPO (min) | CONVERSIÓN (%) | Mn | Mw | Polidispersidad
TPDEC-LI | 90 | 300 | 84.07228 | 97267 | 1772055 | 18.21846 | [14 empty] | TPDEC-DMF | 0 | 0 | 0 | 0 | 0 |  | TPDEC-DMF | 0 | 0 | 0 | 0 | 0
TPDEC-LI | 90 | 360 | 86.65649 | 109192 | 1918187 | 17.5671 | [14 empty] | TPDEC-DMF | 120 | 60 | 47.2741 | 47119 | 117236 |  | TPDEC-DMF | 130 | 60 | 62.406 | 49111 | 90541 | 1.843599
[21 empty] | TPDEC-DMF | 120 | 120 | 79.1667 | 70193 | 161726 |  | TPDEC-DMF | 130 | 120 | 87.0634 | 57557 | 106090 | 1.843216
[21 empty] | TPDEC-DMF | 120 | 300 | 92.4204 | 88979 | 168868 |  | TPDEC-DMF | 130 | 300 | 95.8391 | 56043 | 164625 | 2.937477
[21 empty] | TPDEC-DMF | 120 | 2160 | 98.6956 |  |  |  | TPDEC-DMF | 130 | 2160